## Feuil1
Matiere | S235 | P01
Epaisseur | 10
Operations | Designation | Profondeur/Longueur | Nbre Passe | TypeOutil | Vc | Fz | Z | N | Vf | Temps
Percage | Ø16 | 10 | 1 | Carbure | 70 | 0.1 | 1 | 1392 | 139 | 0:02
Taraudage | M6 |  |  | Acier Rapide Revetu | 45 |  |  | 895 | 0
Percage | Ø40 | 5 |  | Carbure | 70 | 0.04 | 1 | 557 | 22
Note on H10: Vitesse de Coupe
Note on I10: Avance par dent
Note on J10: Nbre Dent
Note on K10: Rotation Broche
Note on L10: Vitesse Avance

## Abaques
Opérations | Matieres |  | Type Outil | Nuance ISO | Matériaux à usiner | Perçage |  |  | Nuance Iso | Classe |  | Type Outil
Alesage | S235 | P01 | Acier Rapide |  |  | Acier Rapide | Acier Rapide Revêtu | Carbure |  |  |  | Acier Rapide | Acier Rapide Revêtu | Carbure
Chanfreinage | S355 | P10 | Acier Rapide Revetu | P | Acier Non Allié | 30 | 45 | 70 | P | 01 | P01 | 30 | 45 | 70
Contournage |  |  | Carbure |  | Acier Faiblement Allié | 20 | 40 | 60 |  | 10 | P10 | 20 | 40 | 60
Percage |  |  |  |  | Acier Fortement Allié | 15 | 35 | 40 |  | 20 | P20 | 15 | 35 | 40
Surfacage |  |  |  |  | Acier Moulé Faiblement Allié | 10 | 30 | 70 |  | 30 | P30 | 10 | 30 | 70
Taraudage |  |  |  | M | Acier inoxydable | 12 | 20 | 40 |  | 40 | P40
|  |  |  | K | Fonte lamellaire (EN-GJL…) | 25 | 50 | 80 |  | 50 | P50
[5 empty] | Fonte Modulaire (EN-GJM…) | 15 | 30 | 80 | M | 01 | M01
[5 empty] | Fonte Sphéroïdales (EN-GJS…) | 25 | 50 | 80 |  | 10 | M10
|  |  |  | K-N | Alliages d'aluminium de faible dureté sans silicium (AW 2030 …) | 60 | 90 | 100 |  | 20 | M20
[5 empty] | Alliages d'aluminium durs sans silicium ou %Si moyen (AW2017, AW 6060 …) | 60 | 90 | 100 |  | 30 | M30
[5 empty] | Alliages d'aluminium à haute teneur en silicium > 12% | 40 | 60 | 100 |  | 40 | M40
[6 empty] | Vitesse de coupe Vc en m/min |  |  | K | 01 | K01
[10 empty] | 10 | K10
[10 empty] | 20 | K20
[10 empty] | 30 | K30
[10 empty] | 40 | K40
|  | 1 | [6 empty] | N | 01 | N01
[10 empty] | 10 | N10
[10 empty] | 20 | N20
[10 empty] | 30 | N30
[9 empty] | S | 01 | S01
[10 empty] | 10 | S10
[10 empty] | 20 | S20
[10 empty] | 30 | S30
[9 empty] | H | 01 | H01
[10 empty] | 10 | H10
[10 empty] | 20 | H20
[10 empty] | 30 | H30